## 4. Strukturbeschichtung
Bitte tragen Sie in die weißen Felder Ihre Werte ein. | [5 empty] | 4/ Stand Jänner 2025
Murexin Strukturbeschichtung - Bfl
Grundierung: |  | Epoxy Basisharz EP 70 BM
Absandung: |  | Quarzsand 0,3-0,8 mm
Kratzspachtelung: |  | Epoxy Basisharz EP 70 BM
Quarzsand 0,1-0,2 mm, Quarzsand 0,3-0,8 mm
Strukturbeschichtung |  | Epoxy Basisbeschichtung EP 2
10
| Artikel | Verbrauch |  | Einzelpreis | Preis/m² | Gesamt
1. Grundierung
| Epoxy Basisharz EP 70 BM, Komp.A+B (30 kg) | 0.3 | kg | 20.81 | 6.243 | 62.43
2. Absandung
| Quarzsand 0,3-0,8 mm (25 kg) | 1.5 | kg | 0.77 | 1.155 | 11.55
3. Kratzspachtelung
| Epoxy Basisharz EP 70 BM, Komp. A+B (30 kg) | 0.6 | kg | 20.81 | 12.486 | 124.86
| Quarzsand 0,1-0,2 mm (25 kg) | 0.6 | kg | 0.77 | 0.462 | 4.62
| Quarzsand 0,3-0,8 mm (25 kg) | 0.6 | kg | 0.77 | 0.462 | 4.62
4. Strukturbeschichtung
| Epoxy Basisbeschichtung EP 2 RAL 7032 (30 kg) | 0.7 | kg | 17.73 | 12.411 | 124.11
| Thixotropiermittel Epoxy TE 2K ca. 3,5 % (3 kg) | 0.025 | kg | 58.16 | 1.454 | 14.54
Materialkosten |  |  |  |  | 34.673 | 346.73
Materialauf- bzw Abschlag in % |  | 10% | Aufschlag |  |  | 34.673
Materialkosten exkl. MwSt. für 10m², inkl. 10% Aufschlag: | [5 empty] | 381.403
Lohnkosten pro m²: |  |  |  | Zeit | Lohnkosten | Gesamt
36 | Stundensatz |  |  | in Minuten | pro m²
1. Untergrundvorbehandlung
| Fußboden vorbereiten - Diamantschleifen o.ä. |  |  | 4 | 2.4 | 24
2. Grundieren + ggf Absanden
| Aufbringen des Grundierharzes und anschließendes Abstreuen mit Quarzsand |  |  | 4 | 2.4 | 24
3. Kratzspachtelung
| Aufbringen der Kratzspachtelung zur Egalisierung des Untergundes |  |  | 6 | 3.6 | 36
4. Strukturbeschichtung
| Aufbingen der thixotropierten Strukturbeschichtung mittels Zahnspachtel (Zahnung A3) und anschließendes nachrollen mittels Strukturwalze im Kreuzgang. |  |  | 6 Min | 3 | 30
Lohnkosten |  |  |  | 14 | 11.4 | 114
Zuschläge / Abzüge auf die Lohnkosten in % |  | 10% | Aufschlag |  |  | 11.4
Lohnkosten für die Fläche von 10 m² inkl. 10% Aufschlag: | [5 empty] | 125.4
Angebotspreis für die Fläche von 10 m² - ohne MwSt: | [5 empty] | 506.803
Kommentare zu Ihrem Projekt:
Die angegebenen Verbrauchswerte und Zeitansätze sind unverbindliche Richtwerte! Abdeck- und Abklebearbeiten sowie Gerüstarbeiten im Außenbereich sind in der Kalkulation nicht enthalten! Alle Zeit- und Verbrauchsangaben sind unverbindlich, sie sind wesentlich vom Objekt, dessen Beschaffenheit sowie vom Verarbeiter abhängig.